## 5.16
重庆顺多利机车有限责任公司
质量工作日报
2025-05-16
一、主要综合指标达成情况
内部质量指标 |  | 项目类别 | 毛坯不良率 |  | 机加料废率 |  | 机加工废率 | 附件粘贴区
|  | 实际 | 1.21% |  | 1.69% |  | 0.21%
客户质量指标 |  | 项目类别 | 机加不良率 |  | 综合泄漏率 |  | 客户投诉（官方）
|  | 实际 | 0.83% |  | 0.23% |  | 2
二、重点质量问题处理情况
序号 | 质量类型 | 产品名称 | 不良类型 | 投入数量 | 不良数量 | 不良率 | 问题描述及处理情况 |  | 备注
1 | 内部质量 | 理想X01低压壳体 机加 | 机加料废 | 244 | 34 | 13.93% | 外观严重发黑挑选报废，持续跟踪；
2 | [5 empty] | #DIV/0!
3 | [5 empty] | #DIV/0!
4 | [5 empty] | #DIV/0!
2 | 客户质量 | P758头盖 | 泄漏 | 2050 | 15 | 0.7317% | 泄漏位置垫片装配面定位孔，持续跟踪；
3
4
6
三、当日新增客户投诉
序号 | 客户名称 |  | 投诉问题描述 |  |  |  | 处理情况 |  | 备注
1 | 墨西哥法雷奥 |  | 2025/5/16日墨西哥法雷奥反馈P42QR后盖6周产品拉杆位置泄漏，不良率41/1500=2.7% |  |  |  | 客户已开CA事故，内部库存10920挑选，将客户投诉的第六周产品挑选报废处理 |  | 已下发客户模板报告到责任部门
2 | 华域三电 |  | P2壳体入厂检尺寸不合格，抽3件，1件尺寸不合格，定子孔位置度不合格，标准0.03，实际0.048mm |  |  |  | 更换批次重新送货 ，查检测结果和过程记录发现4月16日至18日批次调试件不合格，过程要求隔离，实际未隔离正常入库；安排三方库将4月16-18日批次全部选出报废。
3
4
5