## 5.22
重庆顺多利机车有限责任公司
质量工作日报
2025-05-22
一、主要综合指标达成情况
内部质量指标 |  | 项目类别 | 毛坯不良率 |  | 机加料废率 |  | 机加工废率 | 附件粘贴区
|  | 实际 | 1.97% |  | 4.86% |  | 0.24%
客户质量指标 |  | 项目类别 | 机加不良率 |  | 综合泄漏率 |  | 客户投诉（官方）
|  | 实际 | 1.15% |  | 0.17% |  | 1
二、重点质量问题处理情况
序号 | 质量类型 | 产品名称 | 不良类型 | 投入数量 | 不良数量 | 不良率 | 问题描述及处理情况 |  | 备注
1 | 内部质量 | B30 后盖 毛坯 | 毛坯料废 | 487 | 112 | 23% | 主要异常冷隔（54pcs）、缺料（52pcs），首班超标，反馈责任部门，质管部持续跟踪产品质量表现。
2 | 客户质量 | EDC F3 FH | 机加不良 | 416 | 18 | 4.327% | 主要为气孔不良，内部已进行第四轮改善，持续跟踪
3 | 客户质量 | HMG-45CC 头盖-二驱 | 机加不良 | 520 | 15 | 2.885% | 连接面缺损8件，连接面沙眼6件，持续跟踪
三、当日新增客户投诉
序号 | 客户名称 |  | 投诉问题描述 |  |  |  | 处理情况 |  | 备注
1 | USI上海 |  | 2025/5/20日USI在装配我司生产的P33前盖螺纹孔倒角宽度及角度不良，要求0.75±0.25，实际1.81MM，比较9/12=75%。 |  |  |  | 1.长春7000件挑选处理，将CD线产品挑选出使用。 2.USI库存2112件挑选处理。 3.内部5.20日夜已整改。
2
3
4
5